## Overview
Polypropylene made of 100% PCR-material
SECULENE PP®
Overview of the following types | Sheet / tables
PP
PP without fillers, polymer mass mainly from battery housing | PPT1220S0
PP with talc as filler, low MVR, polymer mass mainly from battery housing | PPR xx40
PP with talc as filler, medium MVR, polymer mass mainly from battery housing | PPU xx40
PP with talc as filler, high MVR, polymer mass mainly from battery housings | PPW xx40
PP with glass fiber as filler, without modifier for MVR adjustment, polymer mass from battery housings | PPN 1020 GFxx
PP/EPDM
PP/EPDM without added filler, various MVRs, polymer mass largely from bumpers | PPX 80xx
PP/EPDM with talc as filler, medium MVR, polymer mass largely from bumpers | PPX xxxxTVxx
PP/EPDM with chalk as filler, various MVRs, polymer mass largely from bumpers | PPX Kreide
PP - PP/EPDM special requirements with glass fiber reinforcement | PPX GFxx
Contact: pp@ecobat.com I +49 2627 981-178

## Übersicht
Polypropylen aus 100% PCR-Material
SECULENE PP®
Übersicht zu den folgenden Typen | Reiter / Tabellen
PP
PP ohne Füllstoffe, Polymermasse hauptsächlich aus Batteriegehäuse | PPT1220S0
PP mit Talkum als Füllstoff, niedriger MVR, Polymermasse hauptsächlich aus Batteriegehäuse | PPR xx40
PP mit Talkum als Füllstoff, mittlerer MVR, Polymermasse hauptsächlich aus Batteriegehäuse | PPU xx40
PP mit Talkum als Füllstoff, hoher MVR, Polymermasse hauptsächlich aus Batteriegehäuse | PPW xx40
PP mit Glasfaser als Füllstoff, ohne Modifier für Anpassung MVR's, Polymermasse aus Batteriegehäuse | PPN 1020 GFxx
PP/EPDM
PP/EPDM ohne zugeführten Füllstoff, diverse MVR's, Polymermasse zum hohen Teil aus Stoßfängern | PPX 80xx
PP/EPDM mit Talkum als Füllstoff, mittlerer MVR's, Polymermasse zum hohen Teil aus Stoßfängern | PPX xxxxTVxx
PP/EPDM mit Kreide als Füllstoff, diverse MVR's, Polymermasse zum hohen Teil aus Stoßfängern | PPX Kreide
PP - PP/EPDM spezielle Anforderungen mit Glasfaserverstärkung | PPX GFxx
Contact: pp@ecobat.com I +49 2627 981-178

## PPT1220S0
PP ohne Füllstoffe Polymermasse, hauptsächlich aus Batteriegehäuse
PPT 1220 S0
Eigenschaften / Properties | Norm | Parameter | Einheit / Unit | Kennwert / Value
Allgemein / General
Dichte / Density | DIN ISO 1183 |  | g/cm³ | 0.91
MVR* / MVR* | DIN ISO 1133 | 230°C/2,16 kg | cm³/10 min | 7,0 -10,0
Glührückstand* / Ash content* | DIN ISO 3451 |  | % | <3,0
Mechanisch / Mechanical
Streckspannung / Tensile Stress at Yield | DIN ISO 527 | 50 mm/min | MPa | 22
Streckdehnung / Elongation at Yield | DIN ISO 527 | 50 mm/min | % | 10
Bruchdehnung / Elongation at Break | DIN ISO 527 | 50 mm/min | % | >20,0
Biege-E-Modul / Flexural Modulus | DIN ISO 178 | 1 mm/min | MPa | 1100
Kerbschlagzähigkeit / Charpy Impact, notched | DIN ISO 179/eA | 23 °C | kJ/m² | 9
Shore-Härte D / Hardness Shore D | DIN ISO 868 | - | - | 61
Thermisch
Wärmealterung/ Heat Aging | ISO 4577 | 150 °C | h | > 400
Erweichungstemp. Vicat B Softening Temp. Vicat B | DIN ISO 306 |  | °C
Wärmeformbeständigkeit HDT A Heat Deflection Temp. HDT A | DIN ISO 75 |  | °C
*spezifizierte Eigenschaften
Verarbeitung / Processing | Parameter |  |  | *specified properties
Vortrocknen / Drying | 2 - 4 h / 80 °C
Massetemperatur / Injection Temp. | 240 – 270 °C
Werkzeugtemperatur / Tool Temperature | 30 – 60 °C

## PPR xx40
PP mit Talkum als Füllstoff, niedriger MVR, Polymermasse hauptsächlich aus Batteriegehäuse
|  |  |  | PPR 1040 TV20 S0 | PPR 1040 TV30 S0 | PPR 1240 TV 20 S0 | PPR 1240 TV 30 S0 | PPR 1250 TV 40 S0
Eigenschaften / Properties | Norm | Parameter | Einheit / Unit | Kennwert / Tol. | Value | Kennwert / Tol. | Kennwert / Tol. | Kennwert / Tol.
Allgemein / General
Dichte / Density | DIN ISO 1183 |  | g/cm³ | 1.04 | 1.12 | 1.04 | 1.12 | 1.2
MVR* / MVR* | DIN ISO 1133 | 230°C/2,16 kg | cm³/10 min | 5,0 - 8,0 | 2,5 - 6,5 | 4,0 – 7,0 | 3,0 - 6,0 | 2,6 - 4,4
Glührückstand* / Ash content* | DIN ISO 3451 |  | % | 20,0 - 24,0 | 29,0 - 32,0 | 19,0 – 22,0 | 29,0 - 32,0 | 37,0 - 41,0
Mechanisch / Mechanical
Streckspannung / Tensile Stress at Yield | DIN ISO 527 | 50 mm/min | MPa | 21 | 22 | 22 | 22 | 23
Streckdehnung / Elongation at Yield | DIN ISO 527 | 50 mm/min | % | 8 | 6 | 8 | 6 | 7
Bruchdehnung / Elongation at Break | DIN ISO 527 | 50 mm/min | % | > 20 | > 15,0 | >20,0 | >10,0 | >10,0
Biege-E-Modul / Flexural Modulus | DIN ISO 178 | 1 mm/min | MPa | 1800 | 1800 | 1700 |  | 2700
Kerbschlagzähigkeit / Charpy Impact, notched | DIN ISO 179/eA | 23 °C | kJ/m² | 5 | 5 | 5 |  | 3
Shore-Härte D / Hardness Shore D | DIN ISO 868 | - | - | 63 | 64 | 62 |  | 65
Thermisch
Wärmealterung/ Heat Aging | ISO 4577 | 150 °C | h | > 700 | > 700 | > 400 |  | > 400
Erweichungstemp. Vicat B Softening Temp. Vicat B | DIN ISO 306 |  | °C | 55.5 |  | - | - | 73
Wärmeformbeständigkeit HDT A Heat Deflection Temp. HDT A | DIN ISO 75 |  | °C | 44.6 |  | - | - | 147
|  |  |  | *spezifizierte Eigenschaften | *spezifizierte Eigenschaften | *spezifizierte Eigenschaften | *spezifizierte Eigenschaften | *spezifizierte Eigenschaften
Verarbeitung / Processing | Parameter |  |  | *specified properties | *specified properties | *specified properties | *specified properties | *specified properties
Vortrocknen / Drying | 2 - 4 h / 80 °C
Massetemperatur / Injection Temp. | 240 – 270 °C
Werkzeugtemperatur / Tool Temperature | 30 – 60 °C

## PPU xx40
PP mit Talkum als Füllstoff, mittlerer MVR, Polymermasse hauptsächlich aus Batteriegehäuse
|  |  |  | PPU 1240 TV20S0 | PPU 1240 TV30 S0 | PPU 1441 TV20 S0
Eigenschaften / Properties | Norm | Parameter | Einheit / Unit | Kennwert / Tol. | Kennwert / Tol. | Kennwert / Tol.
Allgemein / General
Dichte / Density | DIN ISO 1183 |  | g/cm³ | 1.12 | 1.12 | 1.04
MVR* / MVR* | DIN ISO 1133 | 230°C/2,16 kg | cm³/10 min | 7,0 - 10,0 | 7 - 10 | 7,0 - 10,0
Glührückstand* / Ash content* | DIN ISO 3451 |  | % | 29 - 32 | 29 - 32 | 20,0 - 23,5
Mechanisch / Mechanical
Streckspannung / Tensile Stress at Yield | DIN ISO 527 | 50 mm/min | MPa | 22 | 22 | 21
Streckdehnung / Elongation at Yield | DIN ISO 527 | 50 mm/min | % | 6 | 6 | 8
Bruchdehnung / Elongation at Break | DIN ISO 527 | 50 mm/min | % | > 10,0 | > 10 | > 10,0
Biege-E-Modul / Flexural Modulus | DIN ISO 178 | 1 mm/min | MPa | 2000 | 2000 | 1700
Kerbschlagzähigkeit / Charpy Impact, notched | DIN ISO 179/eA | 23 °C | kJ/m² | 4.5 | 4.5 | 5
Shore-Härte D / Hardness Shore D | DIN ISO 868 | - | - | 63 | 63 | 61
Thermisch
Wärmealterung/ Heat Aging | ISO 4577 | 150 °C | h | > 400 | > 400 | > 400
Erweichungstemp. Vicat B Softening Temp. Vicat B | DIN ISO 306 |  | °C
Wärmeformbeständigkeit HDT A Heat Deflection Temp. HDT A | DIN ISO 75 |  | °C
|  |  |  | *spezifizierte Eigenschaften | *spezifizierte Eigenschaften | *spezifizierte Eigenschaften
Verarbeitung / Processing | Parameter |  |  | *specified properties | *specified properties | *specified properties
Vortrocknen / Drying | 2 - 4 h / 80 °C
Massetemperatur / Injection Temp. | 240 – 270 °C
Werkzeugtemperatur / Tool Temperature | 30 – 60 °C

## PPW xx40
PP mit Talkum als Füllstoff, hoher MVR, Polymermasse hauptsächlich aus Batteriegehäuse
|  |  |  | PPW 1040 TV20 S0 | PPW 1240 TV20 S0 | PPW 1440 TV20 S0 | PPW 1250 TV40 S0
Eigenschaften / Properties | Norm | Parameter | Einheit / Unit | Kennwert / Tol. | Kennwert / Tol. | Kennwert / Tol. | Kennwert / Tol.
Allgemein / General
Dichte / Density | DIN ISO 1183 |  | g/cm³ | 1.04 | 1.04 | 1.04
MVR* / MVR* | DIN ISO 1133 | 230°C/2,16 kg | cm³/10 min | 10,0 - 14,0 | 10,0 - 13,0 | 10,0 - 13,0
Glührückstand* / Ash content* | DIN ISO 3451 |  | % | 19,0 - 23,0 | 19,0 - 22,0 | 19,0 - 22,0
Mechanisch / Mechanical
Streckspannung / Tensile Stress at Yield | DIN ISO 527 | 50 mm/min | MPa | 21 | 21 | 22
Streckdehnung / Elongation at Yield | DIN ISO 527 | 50 mm/min | % |  | 7 | 7
Bruchdehnung / Elongation at Break | DIN ISO 527 | 50 mm/min | % | > 10,0 | 7 | > 10,0
Biege-E-Modul / Flexural Modulus | DIN ISO 178 | 1 mm/min | MPa | 1700 | 1700 | 1700
Kerbschlagzähigkeit / Charpy Impact, notched | DIN ISO 179/eA | 23 °C | kJ/m² | 4.5 | 5 | 4
Shore-Härte D / Hardness Shore D | DIN ISO 868 | - | - | 63 | 62 | 62
Thermisch
Wärmealterung/ Heat Aging | ISO 4577 | 150 °C | h | > 700 | > 200 | > 200
Erweichungstemp. Vicat B Softening Temp. Vicat B | DIN ISO 306 |  | °C |  | 73 | 73
Wärmeformbeständigkeit HDT A Heat Deflection Temp. HDT A | DIN ISO 75 |  | °C |  | 56 | 56
|  |  |  | *spezifizierte Eigenschaften | *spezifizierte Eigenschaften | *spezifizierte Eigenschaften | *spezifizierte Eigenschaften
Verarbeitung / Processing | Parameter |  |  | *specified properties | *specified properties | *specified properties | *specified properties
Vortrocknen / Drying | 2 - 4 h / 80 °C
Massetemperatur / Injection Temp. | 240 – 270 °C
Werkzeugtemperatur / Tool Temperature | 30 – 60 °C

## PPN 1020 GFxx
PP mit Glasfaser als Füllstoff, ohne Modifier für Anpassung MVR's, Polymermasse aus Batteriegehäuse
|  |  |  | PPN1020GF20S0 | PPN 1020GF30S0 | PPN1020GF40S0 | Istwert GF40
Eigenschaften / Properties | Norm | Parameter | Einheit / Unit | Kennwert / Tol. | Kennwert / Tol. | Kennwert / Tol. | Kennwert / Tol.
Allgemein / General
Dichte / Density | DIN ISO 1183 |  | g/cm³ | 1.05 | 1.25 | 1.23
MVR* / MVR* | DIN ISO 1133 | 230°C/5 kg | cm³/10 min | 11 - 15 | 6,0 - 10 | 5,0-9,0
Glührückstand* / Ash content* | DIN ISO 3451 |  | % | 20-24 | 30 - 34 | 41 - 45
Mechanisch / Mechanical
Streckspannung / Tensile Stress at Yield | DIN ISO 527 | 50 mm/min | MPa |  |  | 63
Streckdehnung / Elongation at Yield | DIN ISO 527 | 50 mm/min | %
Bruchspannung / Tensile Stress at Break | DIN ISO 527 | 50 mm/min | MPa | >= 45 | 60
Bruchdehnung / Elongation at Break | DIN ISO 527 | 50 mm/min | % | 4 | 4 | > 2,5
Zug Modul / Tensile Modulus | DIN ISO 527 | 1 mm/min | MPa | >3400 | >5100 | 7000
Biege-E-Modul / Flexural Modulus | DIN ISO 178 | 1 mm/min | MPa | 3400 | >4600 | 6800
Kerbschlagzähigkeit / Charpy Impact, notched | DIN ISO 179/eA |  |  |  |  | 13
Schlagzähigkeit / Charpy Impact | DIN ISO 179/eU | 23 °C | kJ/m² | >= 35 | >35 | >= 40
Shore-Härte D / Hardness Shore D | DIN ISO 868 | - | - | > 65 | 65 | 69
Thermisch
Wärmealterung/ Heat Aging | ISO 4577 | 150 °C | h | >1000 | > 1000 | >1000
Erweichungstemp. Vicat B Softening Temp. Vicat B | DIN ISO 306 |  | °C | - | - | -
Wärmeformbeständigkeit HDT A Heat Deflection Temp. HDT A | DIN ISO 75 |  | °C | - | - | -
|  |  |  | *spezifizierte Eigenschaften | *spezifizierte Eigenschaften
Verarbeitung / Processing | Parameter |  |  | *specified properties | *specified properties
Vortrocknen / Drying | 2 - 4 h / 80 °C

## PPX 80xx
PP/EPDM ohne zugeführten Füllstoff, diverse MVR's, Polymermasse zum hohen Teil aus Stoßfängern
|  |  |  | PPT 8027 S0 | PPT 8037 S0 | PPU 8017 S0 | PPU 8027 S0 | PPW 8027 S0 | PPX 8027 S0 | PPX 8027 S0 DC | PPX 8027 S0 DC UV | PPX 8028 S0
Eigenschaften / Properties | Norm | Parameter | Einheit / Unit | Kennwert / Tol. | Value | Value | Kennwert / Tol. | Kennwert / Tol. | Kennwert / Tol. | Kennwert / Tol. | Kennwert / Tol. | Kennwert / Tol.
Allgemein / General
Dichte / Density | DIN ISO 1183 |  | g/cm³ | 0.95 | 0.91 | 0.92 | 0.94 | 0.94 | 0.94 | 0.94 | 0.93 | 0.93
MVR* / MVR* | DIN ISO 1133 | 230°C/2,16 kg | cm³/10 min | 6,0 - 9,0 |  | 5,0 - 8,0 | 10,0 - 15,0 | 15,0 - 20,0 | 6,0 - 9,0 | 6,0 - 11,0 | 6,0 - 9,0 | 4,5 - 8,0
MVR* / MVR* | DIN ISO 1133 | 230°C/5 kg | cm³/10 min |  | 25,0 - 33,0
Glührückstand* / Ash content* | DIN ISO 3451 |  | % | 4,5 - 8,5 | < 5,0 | < 3,0 | < 7,5 | < 7,5 | < 7,5 | < 7,5 | 2,5 - 6,5 | < 7,5
Mechanisch / Mechanical
Streckspannung / Tensile Stress at Yield | DIN ISO 527 | 50 mm/min | MPa | 19 | 17 | 16 | 20 | 20 | 19 | 17 | 17 | 20
Streckdehnung / Elongation at Yield | DIN ISO 527 | 50 mm/min | % | 11 | 12 |  | 10 | 10 | 10 | 11 | 11 | 10
Bruchdehnung / Elongation at Break | DIN ISO 527 | 50 mm/min | % | >20,0 | > 50,0 | > 20,0 |  | > 20,0 | > 20 | > 20 | > 20,0 | >50
Biege-E-Modul / Flexural Modulus | DIN ISO 178 | 1 mm/min | MPa | 1000 | 750 | 650 |  | 1000 | 1000 | 850 | 850 | 880
Kerbschlagzähigkeit / Charpy Impact, notched | DIN ISO 179/eA | 23 °C | kJ/m² | 17 | > 30,0 | > 30,0 |  | 10 | 15 | 15 | 15 | 35
Shore-Härte D / Hardness Shore D | DIN ISO 868 | - | - | 58 | 57 | 55 |  | 60 | 58 | 57 | 57 | 66
Thermisch
Wärmealterung/ Heat Aging | ISO 4577 | 150 °C | h | > 400 | > 400 | > 200 | > 200 | > 200 | > 200 | > 300 | > 400 | > 200
Erweichungstemp. Vicat B Softening Temp. Vicat B | DIN ISO 306 |  | °C | 62.5
Wärmeformbeständigkeit HDT A Heat Deflection Temp. HDT A | DIN ISO 75 |  | °C | 78 |  |  | 78
|  |  |  | *spezifizierte Eigenschaften | *spezifizierte Eigenschaften | *spezifizierte Eigenschaften | *spezifizierte Eigenschaften | *spezifizierte Eigenschaften | *spezifizierte Eigenschaften | *spezifizierte Eigenschaften | *spezifizierte Eigenschaften | *spezifizierte Eigenschaften
Verarbeitung / Processing | Parameter |  |  | *specified properties | *specified properties | *specified properties | *specified properties | *specified properties | *specified properties | *specified properties | *specified properties | *specified properties
Vortrocknen / Drying | 2 - 4 h / 80 °C
Massetemperatur / Injection Temp. | 240 – 270 °C
Werkzeugtemperatur / Tool Temperature | 30 – 60 °C
Änderung am:

## PPX xxxx TVxx
PP/EPDM mit Talkum als Füllstoff, mittlerer MVR's, Polymermasse zum hohen Teil aus Stoßfängern
|  |  |  | PPX 8027 TV10 S0 | PPX 8057 TV20 S0 | PPX 8057 TV30 S0 | PPX 7057 TV30 S0 | PPX1221TV40S0
Eigenschaften / Properties | Norm | Parameter | Einheit / Unit | Kennwert / Tol. | Kennwert / Tol. | Kennwert / Tol. | Kennwert / Tol. | Kennwert / Tol.
Allgemein / General
Dichte / Density | DIN ISO 1183 |  | g/cm³ | 0.97 | 1.04 | 1.12 | 1.12 | 1.26
MVR* / MVR* | DIN ISO 1133 | 230°C/2,16 kg | cm³/10 min | 7,5 - 10,5 | 5,0 - 7,5 | 7,0 - 10,0 | 7,0 - 10,0 | 3,0 - 8,0
MVR* / MVR* | DIN ISO 1133 | 230°C/5 kg
Glührückstand* / Ash content* | DIN ISO 3451 |  | % | 8,0 - 12,0 | 19,5 - 22,5 | 29,0 - 33,0 | 27,0 - 33,0 | 40 - 44
Mechanisch / Mechanical
Streckspannung / Tensile Stress at Yield | DIN ISO 527 | 50 mm/min | MPa | 19 | 19 | 19 | 20 | 23
Streckdehnung / Elongation at Yield | DIN ISO 527 | 50 mm/min | % | 9 | 9 | 6 | 6
Bruchdehnung / Elongation at Break | DIN ISO 527 | 50 mm/min | % | > 20,0 | > 20,0 | >10 |  | > 6
Biege-E-Modul / Flexural Modulus | DIN ISO 178 | 1 mm/min | MPa | 1100 | 1500 | 2100 |  | 3200
Kerbschlagzähigkeit / Charpy Impact, notched | DIN ISO 179/eA | 23 °C | kJ/m² | > 7,5 | > 6 | 6 |  | 4
Shore-Härte D / Hardness Shore D | DIN ISO 868 | - | - | 61 | 58 | 66 |  | 67
Thermisch
Wärmealterung/ Heat Aging | ISO 4577 | 150 °C | h | > 200 | > 400 | > 400 | > 700 | /
Erweichungstemp. Vicat B Softening Temp. Vicat B | DIN ISO 306 |  | °C |  | 70 |  |  | /
Wärmeformbeständigkeit HDT A Heat Deflection Temp. HDT A | DIN ISO 75 |  | °C |  | 94 |  |  | /
|  |  |  | *spezifizierte Eigenschaften | *spezifizierte Eigenschaften | *spezifizierte Eigenschaften | *spezifizierte Eigenschaften | *spezifizierte Eigenschaften
Verarbeitung / Processing | Parameter |  |  | *specified properties | *specified properties | *specified properties | *specified properties | *specified properties
Vortrocknen / Drying | 2 - 4 h / 80 °C
Massetemperatur / Injection Temp. | 240 – 270 °C
Werkzeugtemperatur / Tool Temperature | 30 – 60 °C
Änderung am:

## PPX Kreide
PP/EPDM mit Kreide als Füllstoff, diverse MVR's, Polymermasse zum hohen Teil aus Stoßfängern
|  |  |  | PPX 8010 BY1.2 S0 | PPX 8020 BY1.2 S0 | PPX 8001 BY1.2 S0 | PPX 7001 BY 1.2 S0
Eigenschaften / Properties | Norm | Parameter | Einheit / Unit | Kennwert / Tol. | Kennwert / Tol. | Kennwert / Tol. | Kennwert / Tol.
Allgemein / General
Dichte / Density | DIN ISO 1183 |  | g/cm³ | 1.15 | 1.09 | 1.14 | 1.15
MVR* / MVR* | DIN ISO 1133 | 230°C/2,16 kg | cm³/10 min | 1,0 - 6,0 |  | 9,0 - 13,0 | 11,0 - 15,5
MVR* / MVR* | DIN ISO 1133 | 230°C/5 kg | cm³/10 min |  | 36,0 - 44,0
Glührückstand* / Ash content* | DIN ISO 3451 |  | % | 27,5 - 33,5 | 21,5 - 26,5 | 29,5 - 33,5 | 30,0 - 36,0
Mechanisch / Mechanical
Streckspannung / Tensile Stress at Yield | DIN ISO 527 | 50 mm/min | MPa | 11 | 13 | 13 | 20
Streckdehnung / Elongation at Yield | DIN ISO 527 | 50 mm/min | % | 7 | 6 | 6 | > 5
Bruchdehnung / Elongation at Break | DIN ISO 527 | 50 mm/min | % | > 20,0 | > 20,0 | > 10,0
Biege-E-Modul / Flexural Modulus | DIN ISO 178 | 1 mm/min | MPa | 850 | 1100 | 1300
Kerbschlagzähigkeit / Charpy Impact, notched | DIN ISO 179/eA | 23 °C | kJ/m² | > 30,0 | > 20,0 | > 15,0
Shore-Härte D / Hardness Shore D | DIN ISO 868 | - | - | 52 | 55 | 58
Thermisch
Wärmealterung/ Heat Aging | ISO 4577 | 150 °C | h | > 200 | > 200 | > 200 | > 700
Erweichungstemp. Vicat B Softening Temp. Vicat B | DIN ISO 306 |  | °C
Wärmeformbeständigkeit HDT A Heat Deflection Temp. HDT A | DIN ISO 75 |  | °C
|  |  |  | *spezifizierte Eigenschaften | *spezifizierte Eigenschaften | *spezifizierte Eigenschaften | *spezifizierte Eigenschaften
Verarbeitung / Processing | Parameter |  |  | *specified properties | *specified properties | *specified properties | *specified properties
Vortrocknen / Drying | 2 - 4 h / 80 °C
Massetemperatur / Injection Temp. | 240 – 270 °C
Werkzeugtemperatur / Tool Temperature | 30 – 60 °C
Änderung am:

## PPXxx GFxx
PP - PP/EPDM spezielle Anfoderungen mit Glasfaserverstärkung
|  |  |  | PPX1221GF35S0 | PPX 1020 GF20 S0 V0 | PPX 1020 GF35 S0 | PPX 1020 GF40 S0 | PPX 8027 GF10 S0 | PPX 8027 GF15 S0
Eigenschaften / Properties | Norm | Parameter | Einheit / Unit | Kennwert / Tol. | Kennwert / Tol. | Kennwert / Tol. | Kennwert / Tol. | Kennwert / Tol. | Kennwert / Tol.
Allgemein / General
Dichte / Density | DIN ISO 1183 |  | g/cm³ | 1.19 | 1.26 | 1.18 | 1.25 | 1.01 | 1.04
MVR* / MVR* | DIN ISO 1133 | 230°C/5 kg | cm³/10 min | 7 - 10 | 5,0 - 9,0 | 7,0 - 10,0 | 6,0 - 10,0 | 22-26 | 15,5 - 21,5
Glührückstand* / Ash content* | DIN ISO 3451 |  | % | 35 - 38 | 32 - 38 | 33 - 38 | 41 - 45 | 12-17 | 16,5 - 19,5
Mechanisch / Mechanical
Streckspannung / Tensile Stress at Yield | DIN ISO 527 | 50 mm/min | MPa | >56 | 57 | 64 | 64 | >30 | >35
Streckdehnung / Elongation at Yield | DIN ISO 527 | 50 mm/min | %
Bruchdehnung / Elongation at Break | DIN ISO 527 | 50 mm/min | % | >2,5 |  |  |  | 5 | >4
Zug Modul / Tensile Modulus | DIN ISO 527 | 50 mm/min | MPa | >6000 | 6200 | 7500 |  | 2200 | 2800
Biege-E-Modul / Flexural Modulus | DIN ISO 178 | 1 mm/min | MPa
Kerbschlagzähigkeit / Charpy Impact, notched | DIN ISO 179/eA | 23 °C | kJ/m² | >12 | > 8 | > 9 |  | >9 | > 9
Schlagzähigkeit / Charpy Impact | DIN ISO 179/eU | 23 °C | kJ/m² | > 44 |  |  |  | >30 | >30
Shore-Härte D / Hardness Shore D | DIN ISO 868 | - | - | 68 | 72 | 68 |  | 62 | 63
Thermisch
Wärmealterung/ Heat Aging | ISO 4577 | 150 °C | h | >750 | >1000 | >1000 | >1000 | >500 | >550
Erweichungstemp. Vicat B Softening Temp. Vicat B | DIN ISO 306 |  | °C | / | / | / | / |  | /
Wärmeformbeständigkeit HDT A Heat Deflection Temp. HDT A | DIN ISO 75 |  | °C | / | / | / | / |  | /
|  |  |  | *spezifizierte Eigenschaften | *spezifizierte Eigenschaften | *spezifizierte Eigenschaften | *spezifizierte Eigenschaften | *spezifizierte Eigenschaften | *spezifizierte Eigenschaften
Verarbeitung / Processing | Parameter |  |  | *specified properties | *specified properties | *specified properties | *specified properties | *specified properties | *specified properties
Vortrocknen / Drying | 2 - 4 h / 80 °C
Massetemperatur / Injection Temp. | 240 – 270 °C

## Auswahlhilfe
Produkt | PP | PP/EPDM hochschlagfest | Talkum | Kreide akustisch dämpfend | Glasfaser | Wärmestabilisiert | Schlagfestigkeit | UV-Stabilisiert | Metall- desaktivator | Dämpfend | Innenraum- geeignet | Flammschutz | Fleißindex | Anwendungsgebiet | OEM-Freigaben
PPT 1220 S0
PPx 1040 TVx0 S0 | x |  | x |  |  | x | [6 empty] | normal
PPx 1240 TVx0 S0 | x |  | x |  |  |  | x | [5 empty] | höher
PPx 1440 TVx0 S0 | x |  | x |  |  |  |  | x |  |  |  |  | hoch
PPx 80x7 S0 |  | x |  |  |  |  | x
PPx 80x7 S0 DC |  | x |  |  |  |  | hoch
PPx 80x7 S0 DC UV |  | x |  |  |  |  | hoch | x
PPx 80x7 TVx0 S0 |  | x | x |  |  |  | x
PPx 70x7 TVx0 S0 |  | x | x |  |  | x
PPx 1221 TVx0 S0 |  | x | x | [5 empty] | x
PPx 80xx BY 1.2 S0 |  | x |  | x | [5 empty] | x
PPx 70xx BY 1.2 S0 |  | x |  | x |  | x |  |  |  | x
PPN 1020 GFxx S0 | x |  |  |  | x
PPx 1020 GFxx S0 | x |  |  |  | x
PPx 1221 GFxx S0 | x |  |  |  | x |  |  |  | x |  | x |  |  |  | Mercedes
PPx 1020 GF20 S0 V0 | x |  |  |  | x | [6 empty] | x |  | Zelltrenner Fahrradbatterie
PPx 8027 GFxx S0 |  | x |  |  | x |  | x